## 基礎データの公開にあたって
ご挨拶
国宝天目茶碗にご関心をいただき感謝いたします。
10年の基礎研究の結果、虹彩・星紋の部分再現ができました。
X線による原子分析結果を記載しておりますが、③と酸化チタンの組み合わせで発色（虹彩・星紋）しております。
統計解析にて下記点を予測できるか関心があります。
| 1 | 未確認の釉薬で酸化チタンを添加すれば発色がありそうなものはあるでしょうか？？
| 2 | 外観と生地の色合いを独立に変更できるでしょうか？？
連絡先
| ご質問は下記にお願いします。 |  | 森輝雄
| mail to | tm551017@ybb.ne.jp
令和元年5月12日

## 乾燥膜と焼成後の元素分析 と顕微鏡のデジタル写真
製作工程 | 酸化チタン（TiO2)の上塗り後に焼成→No3⇒３回連続で虹彩発現
虹彩発色 | 無し | 無し | 有 | 無し |  | 無し |  | 無し |  |  | 無し | 無し
No | 1 | 2 | 3 | 4 |  | 6 |  | 8 |  |  | 11 | 12
製作工程 | 12郵薬焼成後の色調と外観上の特徴
No | 1 | 2 | 3 | 4 | 5 | 6 | 7 | 8 | 9 | 10 | 11 | 12
生地色調 | 茶 | 黒 |  | 茶 |  | 青 | 茶 |  | 茶 |  | 青
斑点 |  |  |  | 小星 | 細多 |  |  | 大丸 | 極小 |  | 微小
光沢面 | 強 |  | 強 |  |  |  | 強 |  | 強
半光沢：梨地 |  |  | 強
黄青べた上 |  |  |  |  | 中 | [6 empty] | 強
|  | 焼成前乾燥膜：X線粉末解析 | [5 empty] | 焼成後サンプル：X線粉末解析

## 釉薬乾燥粉末のX線元素分析オリジナル
粉末分析 | （焼成前の乾燥膜）
| No | 虹彩 | 無し | 無し | 有 | 無し | 無し | 無し | 無し | 無し | （未確認）
|  | 釉薬 | 1 | 2 | 3 | 4 | 6 | 8 | 11 | 12 | 5 | 7 | 9 | 10 | 元素酸化物
| 1 | CO2 | 11.7 | 7.81 | 6.22 | 12.17 | 11.1 | 8.73 | 9.91 | 10.4 | 7.02 | 12.5 | 9.96 | 12.4 | CO2
| 2 | Na2O | 1.53 | 2.74 | 5.34 | 1.8 | 2.36 | 2.37 | 1.21 | 1.17 | 1.5 | 1.75 | 1.19 | 1.66 | Na2O
| 3 | MgO | 0.257 | 2.13 | 1.09 | 0.507 | 2.14 | 1.85 | 5.95 | 0.818 | 1.93 | 0.128 | 1.21 | 0.449 | MgO
| 4 | Al2O3 | 11.2 | 12.7 | 13.2 | 14.9 | 13.9 | 13.5 | 14.2 | 19.7 | 11.6 | 11.5 | 8.95 | 11.4 | Al2O3
| 5 | SiO2 | 48.3 | 57.7 | 60 | 44 | 55 | 55.8 | 47.6 | 50.3 | 53 | 53 | 55.9 | 45.8 | SiO2
| 6 | P2O5 | 0.0325 | 0.0481 | 0.0288 | 0.254 | 0.124 | 0.103 | 0.0338 | 0.508 | 0.0204 | 0.0138 | 0.0213 | 0.0116 | P2O5
| 7 | SO3 | 0.175 | 0.139 | 0.141 | 0.45 | 0.0099 | 0.0302 | 0.101 | 0.394 | 0.601 | 0.045 | 0.242 | 0.0298 | SO3
| 8 | Cl | 0.0215 | 0.0342 | 0.74 | 0.0348 | 0.532 | 0.588 | 0.049 | 0.0202 | 0.0636 | 0.399 | 0.202 | 0.415 | Cl
| 9 | K2O | 4.72 | 3.23 | 4.64 | 9.28 | 4.62 | 4.92 | 3.33 | 2.78 | 6.79 | 5.98 | 3.83 | 4.75 | K2O
| 10 | CaO | 10.1 | 4.04 | 2.7 | 3.37 | 4.43 | 4.29 | 7.26 | 8.59 | 4.62 | 6.78 | 7.61 | 11.1 | CaO
| 11 | TiO2 | 0.0759 | 0.1 | 0.0908 | * | 0.556 | 0.502 | 0.146 | 0.392 | 0.0598 | 0.0785 | 0.0586 | 0.115 | TiO2
| 12 | Cr2O3 | 0.0345 | 0.0229 | 0.982 | * | * | * | 1.38 | 0.974 | * | * | 0.159 | 1.42 | Cr2O3
| 13 | MnO | 0.0196 | 0.0197 | 0.419 | 0.0506 | 0.0759 | 0.077 | 0.051 | 0.0362 | 1.47 | 0.0183 | 0.06 | 0.0184 | MnO
| 14 | Fe2O3 | 11.7 | 8.95 | 3.53 | 12.6 | 4.5 | 7.09 | 6.83 | 3.19 | 10 | 7.72 | 10.3 | 9.85 | Fe2O3
| 15 | NiO | 0.008 | 0.545 | 0.326 | * | * | * | 0.0046 | 0.348 | * | * | * | * | NiO
| 16 | CuO | 0.0246 | 0.0211 | 0.0074 | 0.0082 | 0.0081 | 0.0108 | * | * | * | * | * | * | CuO
| 17 | ZnO | 0.0064 | 0.0048 | 0.0071 | 0.0281 | 0.0068 | 0.005 | * | 0.0174 | 0.0071 | * | * | 0.0055 | ZnO
| 18 | Rb2O | 0.021 | 0.0261 | 0.0122 | 0.026 | 0.0124 | 0.0128 | 0.0126 | 0.0279 | 0.0577 | 0.0155 | 0.013 | 0.0104 | Rb2O
| 19 | SrO | 0.024 | 0.0091 | 0.0161 | 0.0283 | 0.0285 | 0.029 | 0.0175 | 0.0071 | 0.0181 | 0.0164 | 0.02 | 0.0233 | SrO
| 20 | ZrO2 | 0.0189 | 0.0261 | 0.0159 | 0.0107 | 0.0125 | 0.011 | 0.0082 | 0.0131 | * | 0.0126 | 0.0128 | 9.7e-05 | ZrO2
| 21 | Y2O3 | * | 0.0055 | 0.0003 | * | 0.0015 | 0.001 | 0.0004 | 0.0017 | * | 0.0012 | * | * | Y2O3
| 22 | Nb2O5 | * | 0.0023 | * | * | * | * | * | 0.0024 | * | * | * | * | Nb2O5
| 23 | CoO3 | * | * | 0.447 | * | 0.441 | * | 1.92 | 0.389 | 1.22 | * | 0.199 | 0.49 | CoO3
| 24 | I | * | * | 0.0215 | * | * | * | * | * | * | * | * | * | I
| 25 | BaO | * | * | 0.114 | * | 0.0747 | 0.0625 | * | * | * | * | 0.0597 | * | BaO
| 26 | PbO | * | * | * | 0.146 | * | * | * | * | 0.0108 | * | * | * | PbO
| 27 | As2O3 | * | * | * | * | * | * | * | * | 0 | * | * | * | As2O3
| 28 | V2O5 | * | * | * | * | * | * | 0.0004 | 0.0238 | * | * | * | 0.0663 | V2O5
| 合計 | （総和） | 99.9689 | 100.3039 | 100.0891 | 99.6637 | 99.9333 | 99.9823 | 100.0145 | 100.1028 | 99.9885 | 99.9583 | 99.9974 | 100.014397 | （総和）

## 釉薬焼成後のX線元素分析
焼成後
| No | 虹彩 | 無し | 無し | 有 | 無し | 無し | 無し | 無し | 無し | （未確認）
|  | 釉薬 | 1 | 2 | 3 | 4 | 6 | 8 | 11 | 12 | 5 | 7 | 9 | 10 | 元素酸化物
| 1 | CO2 | 5.65 | 11.4 | 5.43 | 0 | 4.01 | 5.11 | 3.78 | 9.41 | 8.46 | 5.08 | 3.76 | 7.2 | CO2
| 2 | Na2O | 1.74 | 1.66 | 4.26 | 2.22 | 2.41 | 1.77 | 1.59 | 2.52 | 1.07 | 1.67 | 1.32 | 1.38 | Na2O
| 3 | MgO | 0.211 | 8.99 | 1.57 | 0.528 | 2.25 | 2.41 | 4.18 | 0.774 | 5.91 | 0.2 | 1.08 | 0.927 | MgO
| 4 | Al2O3 | 10.7 | 9.79 | 9.39 | 16 | 13.5 | 11.9 | 16 | 10.8 | 9.86 | 11.1 | 9.3 | 11.8 | Al2O3
| 5 | SiO2 | 56.8 | 38.4 | 67.7 | 54.1 | 62.4 | 52 | 56.6 | 61.7 | 41.8 | 62.7 | 63.2 | 49.8 | SiO2
| 6 | P2O5 | 0.0427 | 0.0326 | 0.0166 | 0.0612 | 0.0868 | 0.093 | 0.101 | 0.176 |  | 0.0262 | 0.0481 | 0.0213 | P2O5
| 7 | SO3 |  | 0.0326 |  |  | 0.022 |  | 0.0107 |  | 0.0277 |  |  |  | SO3
| 8 | Cl | [12 empty] | Cl
| 9 | K2O | 5.22 | 3.08 | 4.26 | 10.1 | 4.85 | 5.81 | 4.56 | 4.39 | 6.82 | 6.27 | 4.18 | 4.34 | K2O
| 10 | CaO | 9.25 | 2.7 | 2.8 | 3.44 | 4.05 | 5.81 | 5.08 | 3.51 | 3.01 | 5.47 | 6.81 | 13.2 | CaO
| 11 | TiO2 |  |  |  |  | 0.896 | 1.25 |  | 4.07 |  |  |  |  | TiO2
| 12 | Cr2O3 |  | 0.281 | 0.196 | 0.0958 |  | 0.365 | 1.11 | 0.203 | 0.506 |  |  |  | Cr2O3
| 13 | MnO |  |  | 0.388 |  | 0.0693 | 0.123 | 0.0604 |  | 2.29 |  |  |  | MnO
| 14 | Fe2O3 | 10.3 | 21.4 | 3.31 | 13.3 | 4.92 | 15 | 5.89 | 1.89 | 18.1 | 7.43 | 10.1 | 10.8 | Fe2O3
| 15 | NiO |  |  | 0.305 |  |  |  |  | 0.222 |  |  |  |  | NiO
| 16 | CuO | 0.0238 | 0.128 |  | 0.0291 | [5 empty] | 0.0202 |  |  | CuO
| 17 | ZnO |  |  |  | 0.0267 |  |  |  | 0.0664 |  |  |  |  | ZnO
| 18 | Rb2O | 0.0236 | 0.0478 | 0.0124 | 0.0437 | 0.0124 | 0.0202 | 0.0086 | 0.0234 | 0.0908 | 0.0152 | 0.0097 | 0.528 | Rb2O
| 19 | SrO | 0.0225 |  | 0.0145 | 0.0275 | 0.0293 | 0.0549 | 0.0103 |  | 0.0244 | 0.0127 | 0.0118 | 0.0223 | SrO
| 20 | ZrO2 | 0.0213 | 0.0639 | 0.0154 |  | 0.0137 | 0.0202 | 0.0126 | 0.0153 |  | 0.015 | 0.013 | 0.0136 | ZrO2
| 21 | Y2O3 |  | 0.0087 |  | 0.0015 |  |  |  | 0.0072 |  |  |  |  | Y2O3
| 22 | Nb2O5 | [12 empty] | Nb2O5
| 23 | CoO3 |  | 1.88 | 0.374 |  | 0.468 |  | 0.965 | 0.222 | 2.06 |  | 0.159 | 0.528 | CoO3
| 24 | I | [12 empty] | I
| 25 | BaO | [12 empty] | BaO
| 26 | PbO |  |  |  |  | 0.0303 | [7 empty] | PbO
| 27 | As2O3 | 0.0117 |  |  | 0.0164 |  | 0.0283 |  | 0.0102 |  |  | 0.014 |  | As2O3
| 28 | V2O5 | [12 empty] | V2O5
| 合計 | （総和） | 100.0166 | 99.8946 | 100.0419 | 99.9899 | 100.0178 | 101.7646 | 99.9586 | 100.0095 | 100.0289 | 100.0093 | 100.0056 | 100.5602

## 元素分析比較粉末vs焼成後
|  | 粉末 | 焼成後 |  |  | 粉末 | 焼成後
No | 虹彩 | 有 | 有 | No | 虹彩 | 有 | 有
| 釉薬 | 3 | 3 |  | 釉薬 | 3 | 3
1 | CO2 | 6.22 | 5.43 | 1 | CO2 | 6.22 | 5.43
2 | Na2O | 5.34 | 4.26 | 2 | Na2O | 5.34 | 4.26
3 | MgO | 1.09 | 1.57 | 3 | MgO | 1.09 | 1.57
4 | Al2O3 | 13.2 | 9.39 | 4 | Al2O3 | 13.2 | 9.39
5 | SiO2 | 60 | 67.7 | 5 | SiO2 | 60 | 67.7
6 | P2O5 | 0.0288 | 0.0166 | 9 | K2O | 4.64 | 4.26
7 | SO3 | 0.141 |  | 10 | CaO | 2.7 | 2.8
8 | Cl | 0.74 |  | 11 | TiO2 | 0.0908
9 | K2O | 4.64 | 4.26 | 12 | Cr2O3 | 0.982 | 0.196
10 | CaO | 2.7 | 2.8 | 13 | MnO | 0.419 | 0.388
11 | TiO2 | 0.0908 |  | 14 | Fe2O3 | 3.53 | 3.31
12 | Cr2O3 | 0.982 | 0.196 | 15 | NiO | 0.326 | 0.305
13 | MnO | 0.419 | 0.388 | 20 | ZrO2 | 0.0159 | 0.0154
14 | Fe2O3 | 3.53 | 3.31 | 23 | CoO3 | 0.447 | 0.374
15 | NiO | 0.326 | 0.305
16 | CuO | 0.0074 |  |  | 合計 | 99.0007 | 99.9984
17 | ZnO | 0.0071
18 | Rb2O | 0.0122 | 0.0124
19 | SrO | 0.0161 | 0.0145
20 | ZrO2 | 0.0159 | 0.0154
21 | Y2O3 | 0.0003
22 | Nb2O5 | *
23 | CoO3 | 0.447 | 0.374
24 | I | 0.0215
25 | BaO | 0.114
26 | PbO | *
27 | As2O3 | *
28 | V2O5 | *
| 合計 | 100.0891 | 100.0419

## 未確認釉薬の元素分析まとめ
未確認
（未確認釉薬）
| No | 虹彩 | 釉薬粉末 |  |  |  | 焼成後
|  | 釉薬 | 5 | 7 | 9 | 10 | 5 | 7 | 9 | 10
| 1 | CO2 | 7.02 | 12.5 | 9.96 | 12.4 | 8.46 | 5.08 | 3.76 | 7.2
| 2 | Na2O | 1.5 | 1.75 | 1.19 | 1.66 | 1.07 | 1.67 | 1.32 | 1.38
| 3 | MgO | 1.93 | 0.128 | 1.21 | 0.449 | 5.91 | 0.2 | 1.08 | 0.927
| 4 | Al2O3 | 11.6 | 11.5 | 8.95 | 11.4 | 9.86 | 11.1 | 9.3 | 11.8
| 5 | SiO2 | 53 | 53 | 55.9 | 45.8 | 41.8 | 62.7 | 63.2 | 49.8
| 6 | P2O5 | 0.0204 | 0.0138 | 0.0213 | 0.0116 |  | 0.0262 | 0.0481 | 0.0213
| 7 | SO3 | 0.601 | 0.045 | 0.242 | 0.0298 | 0.0277
| 8 | Cl | 0.0636 | 0.399 | 0.202 | 0.415
| 9 | K2O | 6.79 | 5.98 | 3.83 | 4.75 | 6.82 | 6.27 | 4.18 | 4.34
| 10 | CaO | 4.62 | 6.78 | 7.61 | 11.1 | 3.01 | 5.47 | 6.81 | 13.2
| 11 | TiO2 | 0.0598 | 0.0785 | 0.0586 | 0.115
| 12 | Cr2O3 | * | * | 0.159 | 1.42 | 0.506
| 13 | MnO | 1.47 | 0.0183 | 0.06 | 0.0184 | 2.29
| 14 | Fe2O3 | 10 | 7.72 | 10.3 | 9.85 | 18.1 | 7.43 | 10.1 | 10.8
| 15 | NiO | * | * | * | *
| 16 | CuO | * | * | * | * |  | 0.0202
| 17 | ZnO | 0.0071 | * | * | 0.0055
| 18 | Rb2O | 0.0577 | 0.0155 | 0.013 | 0.0104 | 0.0908 | 0.0152 | 0.0097 | 0.528
| 19 | SrO | 0.0181 | 0.0164 | 0.02 | 0.0233 | 0.0244 | 0.0127 | 0.0118 | 0.0223
| 20 | ZrO2 | * | 0.0126 | 0.0128 | 9.7e-05 |  | 0.015 | 0.013 | 0.0136
| 21 | Y2O3 | * | 0.0012 | * | *
| 22 | Nb2O5 | * | * | * | *
| 23 | CoO3 | 1.22 | * | 0.199 | 0.49 | 2.06 |  | 0.159 | 0.528
| 24 | I | * | * | * | *
| 25 | BaO | * | * | 0.0597 | *
| 26 | PbO | 0.0108 | * | * | *
| 27 | As2O3 | 0 | * | * | * |  |  | 0.014
| 28 | V2O5 | * | * | * | 0.0663